## 仕様表センター案
仕様表-1 |  |  |  | 単位：特記なき限り（㎜）
住宅の名称
仕様が複数ある場合、必要最小限の仕様のもの、又は仕様の範囲を以下に記載
項目 | 小項目 | 仕様 |  | 備考
建築材料 ( 法第37 条) | 基礎コンクリート | JIS | 設計基準強度Fc：24N/m㎡以上 スランプ：18cm 以下
| 基礎鉄筋 | JIS | SD295
令第2 章第2 節 （居室の天井の高さ、 床の高さ及び防湿方法） | 居室の床の高さ及び防湿方法 （令第22 条） | 床の高さ | 640（直下の地面（BM ＋ 400）から) |  | 立面図、断面図に明示することで 仕様表への記載を削除できる
|  | 防湿方法 | ねこ土台（有効換気面積75㎠ /m）
令第3 章第２節 （構造部材等） | 構造部材の耐久 ( 令第37 条) | 構造耐力上主要な部分 | 腐⾷、腐朽、摩損のおそれのあるものに腐⾷等防止の措置
| 基礎 （令第38 条） | 支持地盤の種別及び位置 | 砂質地盤（GL-0.5m） |  | 異種基礎及び告示の基礎としない場合は 構造計算が必要
|  | 基礎の種類 | 鉄筋コンクリート造べた基礎
|  | 基礎の底部の位置（基礎ぐいの先端位置） | 地盤面からの深さ：GL-100、根入れ：GL-300
|  | 基礎の底部に作用する荷重の数値･算出方法 | 地盤の許容応力度 30kN/㎡
|  | 木ぐい及び常水面の位置 | 対象外（木ぐい無し）
|  | 鉄筋 | 主筋：D13、立上り・底盤・開口補強筋：D10 | フック有
| 地盤調査 （令第38 条） | 地盤調査 | SWS 試験 | SWS 試験結果に基づく地盤調査報告書
|  | 地盤改良 | 該当なし
| 屋根ふき材等 （令第39 条） | 屋根ふき材の固定方法 | 平部：全数固定、棟部: ねじ固定、軒･けらば：ねじ3 本固定
|  | 屋外に面する部分のタイル等の緊結方法 | 該当なし
|  | 太陽光システム等を設置した際の防錆処理 | 該当なし
令第3 章第3 節 （木構造） | 木材 （令第41 条） | 木材の規格(JAS) または等級 | 横架材、柱材､筋かい等、その他：無等級材 耐力上の欠点のないこと
| 土台及び基礎 （令第42 条） | 柱脚の固定方法 | 土台120 × 120（ヒノキ、無等級材）を設ける
|  | 土台の固定方法 | アンカーボルト（M12) ＋座金( 厚)4.5 × 40 角× 14 φ により緊結、柱から200 以内に設置（設置間隔：2700 以内） | Z マーク表示金物又は同等認定品
| 柱の小径 （令第43 条） | 横架材間距離 | １階 小径120､横架材相互間の垂直距離の最大:2844 柱の小径と横架材間内法寸法の比率：1/23.7 ２階 小径120､横架材相互間の垂直距離の最大:2730 柱の小径と横架材間内法寸法の比率：1/22.8 |  | 立面図、断面図に明示することで 仕様表への記載を削除できる
|  | 柱断面の欠き取り(1/3 以上) の有無 | 1/3 以上欠き取る場合は適切に補強
|  | 2階建ての隅柱 | 通し柱、または同等の補強(N 値計算による)
|  | 有効細長比( 最大値) | 1 階 座屈長さ:2844、断面最小二次率半径：34.64 柱の有効細長比=82.1 ＜ 150 2 階 座屈長さ:2730、断面最小二次率半径：34.64 柱の有効細長比=78.9 ＜ 150 | 座屈長さ＝横架材相互間内法 | 柱の小径を表計算ツールより小さくする場合は 構造計算が必要。立面図、断面図に明示するこ とで仕様表への記載を削除できる
| はり等の横架材 （令第44 条） | 中央部付近の下側に耐力上支障のある欠き込み | 欠込み：無し
| 筋かい （令第45 条） | 筋かいの断面 | 45 × 90
|  | 筋かいの欠き込み | 原則欠き込み無し （必要な場合）たすき部補強：両面から短冊金物（S）当て 六角ボルト（M12）締め、スクリューくぎ（ZS50）打ち | Z マーク表示金物又は同等認定品
| 構造耐力上必要な軸組 （令第46 条） | 第１項 | 主要な梁せい：スギ（120 × 120～240）
|  | 第３項 床組・小屋ばり組の火打､構造用合板等、振れ止め | 床組：構造用合板( 厚)24 小屋ばり組：火打ちばり（木製）、振れ止め：設置 火打土台：スギ（45 × 90）ユニットバス、土間床部分は除く |  | 告示の仕様としない場合は構造計算が必要
|  | 第4 項 壁量基準（耐震・耐風） | 筋かい(45 × 90 シングル、ダブル)、面材（構造用合板9） 配置は壁量平面図による |  | 壁量を表計算ツールより少なくする場合は 構造計算が必要
| 継手・仕口 （令第47 条） | 筋かい端部 | 緊結方法：筋かいプレート（BP2 等） | Z マーク表示金物又は同等認定品 | 継手及び仕口を告示の仕様又はN値計算法と しない場合は構造計算が必要
|  | 耐力壁両側柱頭・柱脚 | N 値計算による | Ｎ値計算書
|  | その他の柱頭・柱脚 | かど金物（CP-L) 等 | Z マーク表示金物又は同等認定品
|  | 小屋組の接合方法 | 耐 風性向上のための接合部仕様 たるき- 軒桁接合：ひねり金物ST-15 たるき- もや接合：鉄丸くぎ2-N75 2 本斜め打ち 小屋束- 小屋ばり・小屋束- もや接合：かすがいC120 両面打ち | 平12 建告第1460号 基準風速：34m/s、 樹種：J3( スギ) Z マーク表示金物又 は同等認定品
| 防腐措置等 （令第49 条） | 鉄網モルタル下地等の防水措置 | 該当なし
|  | 構造耐力上主要な部分の柱、筋かい、土台 | 地面から1m の範囲で防腐・防蟻処理
仕様表-2 |  |  |  | 単位：特記なき限り（㎜）
住宅の名称
仕様が複数ある場合、必要最小限の仕様のもの、又は仕様の範囲を以下に記載
項目 | 小項目 | 仕様 |  | 備考
令第3 章第4 節の２ （補強コンクリート ブロック造） | 塀 （令第62 条の8） | 構造方法 | 控え壁なし | 塀の高さ＝ 1200 | 施行令の仕様としない場合は構造計算が必要
|  | 材料の種別 | 建築用コンクリートブロックA 種
|  | 壁の厚さ | 150
|  | 補強筋 | 壁内部 縦横に80cm 間隔にD10 配置 横筋：壁頂・基礎補強筋、縦筋：壁端部、隅角部 D10
|  | 補強筋端部 | 端部はかぎ状に折り曲げ、交差する鉄筋にかぎ掛け
防火構造 延焼のおそれのある 部分 | 屋根 （法第22 条） | 仕上 | 粘土瓦( 防災瓦) | 瓦：不燃材料 | 法第22条区域の場合、構造詳細図（屋根） 及び構造詳細図（外壁）を明示すれば 仕様表への記載を削除できる
|  | 野地板 | 構造用合板特類( 厚)12 鉄丸くぎN38 150 ピッチでたるきに固定
|  | 防水紙 | 改質アスファルトルーフィング940(22kg)
| 外壁 （法第23 条） | 仕上 | 窯業系サイディング( 厚)18 通気構造 | 準防火材料（認定番号XX)
| 軒裏 （令第108 条） | 仕上 | 繊維混入ケイ酸カルシウム板( 厚)11.5 EP
居室の内装 | 内装材 ( 令第20 条の7) | 内装材( 複合フローリング、集成材、ビニルクロ ス、化粧石こうボード、ふすま紙、内装・収納ド ア、洗面化粧台、キッチンセット、接着剤) | 全てF ☆☆☆☆ | 全ての居室 | 内部仕上表、シックハウス検討図書等に 明示すれば仕様表への記載を削除できる
居室の換気 | 換気設備 （令第20 条の8） | 機械換気設備の構造 | 第３種機械換気設備 80 ㎥ / ｈ ×２基（１，2 階便所に 設置）、各居室に給気口設置 台所はレンジフードによる（換気量○○㎥ / ｈ） | 内装ドアにはアンダーカットH=10、または換気ガラリ設置 | シックハウス検討図書等に明示すれば 仕様表への記載を削除できる
|  | 天井裏等（合板、構造用合板、収納内部、石こ うボード） | 全てF ☆☆☆☆ | 全ての天井裏等
給排水衛生設備 | 建築設備の構造強度 （令第129 条の2の3） | 昇降機以外の建築設備の構造方法 | 建築物に設ける昇降機以外の建築設備の安全設置に関する 平12 建告第1388 号および同左第5 改正（平24 国交告 第1447 号）の構造方法に従い設置 | 平25 国住指第4725 号（給湯設備の転倒防止に係る技術基準の改正技術的助言） | 構造計算を要する建築物の屋上から突出する水槽、煙突その他これらに類するものは構造計算が必要
| 給水、排水その他の配管設備 （令第129 条の2の4） | 給水・給湯管材料 | 引込：ステンレス管 敷地内：耐衝撃硬質塩化ビニル管 住戸内：架橋ポリエチレン管
|  | 排水管材料 | 排水桝：コンクリート製桝、硬質塩化ビニル製桝 排水管：硬質塩化ビニル製排水管 地中埋設管：防⾷テープにて処理 排水勾配：1/100 以上 管径は、上下水道局の基準による
|  | 水栓 | 吐水口空間を有効に確保する
特定行政庁が条例、規 則で定める規定 | 法第40 条 |  | -
| 法第41 条 |  | -

## 仕様表 A4縦
仕様表-1 |  |  |  | 単位：特記なき限り（㎜）
住宅の名称
仕様が複数ある場合、必要最小限の仕様のもの、又は仕様の範囲を以下に記載
項目 | 小項目 | 仕様 |  | 備考
建築材料 ( 法第37 条) | 基礎コンクリート | JIS | 設計基準強度Fc：24N/m㎡以上 スランプ：18cm 以下
| 基礎鉄筋 | JIS | SD295
令第2 章第2 節 （居室の天井の高さ、 床の高さ及び防湿方法） | 居室の床の高さ及び防湿方法 （令第22 条） | 床の高さ | 640（直下の地面（BM ＋ 400）から)
|  | 防湿方法 | ねこ土台（有効換気面積75㎠ /m）
令第3 章第２節 （構造部材等） | 構造部材の耐久 ( 令第37 条) | 構造耐力上主要な部分 | 腐⾷、腐朽、摩損のおそれのあるものに腐⾷等防止の措置
| 基礎 （令第38 条） | 支持地盤の種別及び位置 | 砂質地盤（GL-0.5m） |  | 異種基礎及び告示の基礎としない場合は 構造計算が必要
|  | 基礎の種類 | 鉄筋コンクリート造べた基礎
|  | 基礎の底部の位置（基礎ぐいの先端位置） | 地盤面からの深さ：GL-100、根入れ：GL-300
|  | 基礎の底部に作用する荷重の数値･算出方法 | 地盤の許容応力度 30kN/㎡
|  | 木ぐい及び常水面の位置 | 対象外（木ぐい無し）
|  | 鉄筋 | 主筋：D13、立上り・底盤・開口補強筋：D10 | フック有
| 地盤調査 （令第38 条） | 地盤調査 | SWS 試験 | SWS 試験結果に基づく地盤調査報告書
|  | 地盤改良 | 該当なし
| 屋根ふき材等 （令第39 条） | 屋根ふき材の固定方法 | 平部：全数固定、棟部: ねじ固定、軒･けらば：ねじ3 本固定
|  | 屋外に面する部分のタイル等の緊結方法 | 該当なし
|  | 太陽光システム等を設置した際の防錆処理 | 該当なし
令第3 章第3 節 （木構造） | 木材 （令第41 条） | 木材の規格(JAS) または等級 | 横架材、柱材､筋かい等、その他：無等級材 耐力上の欠点のないこと
| 土台及び基礎 （令第42 条） | 柱脚の固定方法 | 土台120 × 120（ヒノキ、無等級材）を設ける
|  | 土台の固定方法 | アンカーボルト（M12) ＋座金( 厚)4.5 × 40 角× 14 φ により緊結、柱から200 以内に設置（設置間隔：2700 以内） | Z マーク表示金物又は同等認定品
| 柱の小径 （令第43 条） | 横架材間距離 | １階 小径120､横架材相互間の垂直距離の最大:2844 柱の小径と横架材間内法寸法の比率：1/23.7 ２階 小径120､横架材相互間の垂直距離の最大:2730 柱の小径と横架材間内法寸法の比率：1/22.8 |  | 柱の小径を表計算ツールより小さくする場合は 構造計算が必要
|  | 柱断面の欠き取り(1/3 以上) の有無 | 1/3 以上欠き取る場合は適切に補強
|  | 2階建ての隅柱 | 通し柱、または同等の補強(N 値計算による)
|  | 有効細長比( 最大値) | 1 階 座屈長さ:2844、断面最小二次率半径：34.64 柱の有効細長比=82.1 ＜ 150 2 階 座屈長さ:2730、断面最小二次率半径：34.64 柱の有効細長比=78.9 ＜ 150 | 座屈長さ＝横架材相互間内法
| はり等の横架材 （令第44 条） | 中央部付近の下側に耐力上支障のある欠き込み | 欠込み：無し
| 筋かい （令第45 条） | 筋かいの断面 | 45 × 90
|  | 筋かいの欠き込み | 原則欠き込み無し （必要な場合）たすき部補強：両面から短冊金物（S）当て 六角ボルト（M12）締め、スクリューくぎ（ZS50）打ち | Z マーク表示金物又は同等認定品
| 構造耐力上必要な軸組 （令第46 条） | 第１項 | 主要な梁せい：スギ（120 × 120～240）
|  | 第３項 床組・小屋ばり組の火打､構造用合板等、振れ止め | 床組：構造用合板( 厚)24 小屋ばり組：火打ちばり（木製）、振れ止め：設置 火打土台：スギ（45 × 90）ユニットバス、土間床部分は除く |  | 告示の仕様としない場合は構造計算が必要
|  | 第4 項 壁量基準（耐震・耐風） | 筋かい(45 × 90 シングル、ダブル)、面材（構造用合板9） 配置は壁量平面図による |  | 壁量を表計算ツールより少なくする場合は 構造計算が必要
| 継手・仕口 （令第47 条） | 筋かい端部 | 緊結方法：筋かいプレート（BP2 等） | Z マーク表示金物又は同等認定品 | 継手及び仕口を告示の仕様又はN値計算法と しない場合は構造計算が必要
|  | 耐力壁両側柱頭・柱脚 | N 値計算による | Ｎ値計算書
|  | その他の柱頭・柱脚 | かど金物（CP-L) 等 | Z マーク表示金物又は同等認定品
|  | 小屋組の接合方法 | 耐 風性向上のための接合部仕様 たるき- 軒桁接合：ひねり金物ST-15 たるき- もや接合：鉄丸くぎ2-N75 2 本斜め打ち 小屋束- 小屋ばり・小屋束- もや接合：かすがいC120 両面打ち | 平12 建告第1460号 基準風速：34m/s、 樹種：J3( スギ) Z マーク表示金物又 は同等認定品
| 防腐措置等 （令第49 条） | 鉄網モルタル下地等の防水措置 | 該当なし
|  | 構造耐力上主要な部分の柱、筋かい、土台 | 地面から1m の範囲で防腐・防蟻処理
仕様表-2 |  |  |  | 単位：特記なき限り（㎜）
住宅の名称
仕様が複数ある場合、必要最小限の仕様のもの、又は仕様の範囲を以下に記載
項目 | 小項目 | 仕様 |  | 備考
令第3 章第4 節の２ （補強コンクリート ブロック造） | 塀 （令第62 条の8） | 構造方法 | 控え壁なし | 塀の高さ＝ 1200 | 施行令の仕様としない場合は構造計算が必要
|  | 材料の種別 | 建築用コンクリートブロックA 種
|  | 壁の厚さ | 150
|  | 補強筋 | 壁内部 縦横に80cm 間隔にD10 配置 横筋：壁頂・基礎補強筋、縦筋：壁端部、隅角部 D10
|  | 補強筋端部 | 端部はかぎ状に折り曲げ、交差する鉄筋にかぎ掛け
防火構造 延焼のおそれのある 部分 | 屋根 （法第22 条） | 仕上 | 粘土瓦( 防災瓦) | 瓦：不燃材料
|  | 野地板 | 構造用合板特類( 厚)12 鉄丸くぎN38 150 ピッチでたるきに固定
|  | 防水紙 | 改質アスファルトルーフィング940(22kg)
| 外壁 （法第23 条） | 仕上 | 窯業系サイディング( 厚)18 通気構造 | 準防火材料（認定番号XX)
| 軒裏 （令第108 条） | 仕上 | 繊維混入ケイ酸カルシウム板( 厚)11.5 EP
居室の内装 | 内装材 ( 令第20 条の7) | 内装材( 複合フローリング、集成材、ビニルクロ ス、化粧石こうボード、ふすま紙、内装・収納ド ア、洗面化粧台、キッチンセット、接着剤) | 全てF ☆☆☆☆ | 全ての居室
居室の換気 | 換気設備 （令第20 条の8） | 機械換気設備の構造 | 第３種機械換気設備 80 ㎥ / ｈ ×２基（１，2 階便所に 設置）、各居室に給気口設置 台所はレンジフードによる（換気量○○㎥ / ｈ） | 内装ドアにはアンダーカットH=10、または換気ガラリ設置
|  | 天井裏等（合板、構造用合板、収納内部、石こ うボード） | 全てF ☆☆☆☆ | 全ての天井裏等
給排水衛生設備 | 建築設備の構造強度 （令第129 条の2の3） | 昇降機以外の建築設備の構造方法 | 建築物に設ける昇降機以外の建築設備の安全設置に関する 平12 建告第1388 号および同左第5 改正（平24 国交告 第1447 号）の構造方法に従い設置 | 平25 国住指第4725 号（給湯設備の転倒防止に係る技術基準の改正技術的助言） | 構造計算を要する建築物の屋上から突出する水槽、煙突その他これらに類するものは構造計算が必要
| 給水、排水その他の配管設備 （令第129 条の2の4） | 給水・給湯管材料 | 引込：ステンレス管 敷地内：耐衝撃硬質塩化ビニル管 住戸内：架橋ポリエチレン管
|  | 排水管材料 | 排水桝：コンクリート製桝、硬質塩化ビニル製桝 排水管：硬質塩化ビニル製排水管 地中埋設管：防⾷テープにて処理 排水勾配：1/100 以上 管径は、上下水道局の基準による
|  | 水栓 | 吐水口空間を有効に確保する
特定行政庁が条例、規 則で定める規定 | 法第40 条 |  | -
| 法第41 条 |  | -

## 仕様表 A4横
仕様表-1 |  |  |  | 単位：特記なき限り（㎜）
住宅の名称
仕様が複数ある場合、必要最小限の仕様のもの、又は仕様の範囲を以下に記載
項目 | 小項目 | 仕様 |  | 備考
建築材料 ( 法第37 条) | 基礎コンクリート | JIS | 設計基準強度Fc：24N/m㎡以上 スランプ：18cm 以下
| 基礎鉄筋 | JIS | SD295
令第2 章第2 節 （居室の天井の高さ、 床の高さ及び防湿方法） | 居室の床の高さ及び防湿方法 （令第22 条） | 床の高さ | 640（直下の地面（BM ＋ 400）から)
|  | 防湿方法 | ねこ土台（有効換気面積75㎠ /m）
令第3 章第２節 （構造部材等） | 構造部材の耐久 ( 令第37 条) | 構造耐力上主要な部分 | 腐⾷、腐朽、摩損のおそれのあるものに腐⾷等防止の措置
| 基礎 （令第38 条） | 支持地盤の種別及び位置 | 砂質地盤（GL-0.5m） |  | 異種基礎及び告示の基礎としない場合は 構造計算が必要
|  | 基礎の種類 | 鉄筋コンクリート造べた基礎
|  | 基礎の底部の位置（基礎ぐいの先端位置） | 地盤面からの深さ：GL-100、根入れ：GL-300
|  | 基礎の底部に作用する荷重の数値･算出方法 | 地盤の許容応力度 30kN/㎡
|  | 木ぐい及び常水面の位置 | 対象外（木ぐい無し）
|  | 鉄筋 | 主筋：D13、立上り・底盤・開口補強筋：D10 | フック有
| 地盤調査 （令第38 条） | 地盤調査 | SWS 試験 | SWS 試験結果に基づく地盤調査報告書
|  | 地盤改良 | 該当なし
| 屋根ふき材等 （令第39 条） | 屋根ふき材の固定方法 | 平部：全数固定、棟部: ねじ固定、軒･けらば：ねじ3 本固定
|  | 屋外に面する部分のタイル等の緊結方法 | 該当なし
|  | 太陽光システム等を設置した際の防錆処理 | 該当なし
令第3 章第3 節 （木構造） | 木材 （令第41 条） | 木材の規格(JAS) または等級 | 横架材、柱材､筋かい等、その他：無等級材 耐力上の欠点のないこと
| 土台及び基礎 （令第42 条） | 柱脚の固定方法 | 土台120 × 120（ヒノキ、無等級材）を設ける
|  | 土台の固定方法 | アンカーボルト（M12) ＋座金( 厚)4.5 × 40 角× 14 φ により緊結、柱から200 以内に設置（設置間隔：2700 以内） | Z マーク表示金物又は同等認定品
| 柱の小径 （令第43 条） | 横架材間距離 | １階 小径120､横架材相互間の垂直距離の最大:2844 柱の小径と横架材間内法寸法の比率：1/23.7 ２階 小径120､横架材相互間の垂直距離の最大:2730 柱の小径と横架材間内法寸法の比率：1/22.8 |  | 柱の小径を表計算ツールより小さくする場合は 構造計算が必要
|  | 柱断面の欠き取り(1/3 以上) の有無 | 1/3 以上欠き取る場合は適切に補強
|  | 2階建ての隅柱 | 通し柱、または同等の補強(N 値計算による)
|  | 有効細長比( 最大値) | 1 階 座屈長さ:2844、断面最小二次率半径：34.64 柱の有効細長比=82.1 ＜ 150 2 階 座屈長さ:2730、断面最小二次率半径：34.64 柱の有効細長比=78.9 ＜ 150 | 座屈長さ＝横架材相互間内法
令第3 章第3 節 （木構造） | はり等の横架材 （令第44 条） | 中央部付近の下側に耐力上支障のある欠き込み | 欠込み：無し
| 筋かい （令第45 条） | 筋かいの断面 | 45 × 90
|  | 筋かいの欠き込み | 原則欠き込み無し （必要な場合）たすき部補強：両面から短冊金物（S）当て 六角ボルト（M12）締め、スクリューくぎ（ZS50）打ち | Z マーク表示金物又は同等認定品
| 構造耐力上必要な軸組 （令第46 条） | 第１項 | 主要な梁せい：スギ（120 × 120～240）
|  | 第３項 床組・小屋ばり組の火打､構造用合板等、振れ止め | 床組：構造用合板( 厚)24 小屋ばり組：火打ちばり（木製）、振れ止め：設置 火打土台：スギ（45 × 90）ユニットバス、土間床部分は除く |  | 告示の仕様としない場合は構造計算が必要
|  | 第4 項 壁量基準（耐震・耐風） | 筋かい(45 × 90 シングル、ダブル)、面材（構造用合板9） 配置は壁量平面図による |  | 壁量を表計算ツールより少なくする場合は 構造計算が必要
| 継手・仕口 （令第47 条） | 筋かい端部 | 緊結方法：筋かいプレート（BP2 等） | Z マーク表示金物又は同等認定品 | 継手及び仕口を告示の仕様又はN値計算法と しない場合は構造計算が必要
|  | 耐力壁両側柱頭・柱脚 | N 値計算による | Ｎ値計算書
|  | その他の柱頭・柱脚 | かど金物（CP-L) 等 | Z マーク表示金物又は同等認定品
|  | 小屋組の接合方法 | 耐 風性向上のための接合部仕様 たるき- 軒桁接合：ひねり金物ST-15 たるき- もや接合：鉄丸くぎ2-N75 2 本斜め打ち 小屋束- 小屋ばり・小屋束- もや接合：かすがいC120 両面打ち | 平12 建告第1460号 基準風速：34m/s、 樹種：J3( スギ) Z マーク表示金物又 は同等認定品
| 防腐措置等 （令第49 条） | 鉄網モルタル下地等の防水措置 | 該当なし
|  | 構造耐力上主要な部分の柱、筋かい、土台 | 地面から1m の範囲で防腐・防蟻処理
仕様表-2 |  |  |  | 単位：特記なき限り（㎜）
住宅の名称
仕様が複数ある場合、必要最小限の仕様のもの、又は仕様の範囲を以下に記載
項目 | 小項目 | 仕様 |  | 備考
令第3 章第4 節の２ （補強コンクリート ブロック造） | 塀 （令第62 条の8） | 構造方法 | 控え壁なし | 塀の高さ＝ 1200 | 施行令の仕様としない場合は構造計算が必要
|  | 材料の種別 | 建築用コンクリートブロックA 種
|  | 壁の厚さ | 150
|  | 補強筋 | 壁内部 縦横に80cm 間隔にD10 配置 横筋：壁頂・基礎補強筋、縦筋：壁端部、隅角部 D10
|  | 補強筋端部 | 端部はかぎ状に折り曲げ、交差する鉄筋にかぎ掛け
防火構造 延焼のおそれのある 部分 | 屋根 （法第22 条） | 仕上 | 粘土瓦( 防災瓦) | 瓦：不燃材料
|  | 野地板 | 構造用合板特類( 厚)12 鉄丸くぎN38 150 ピッチでたるきに固定
|  | 防水紙 | 改質アスファルトルーフィング940(22kg)
| 外壁 （法第23 条） | 仕上 | 窯業系サイディング( 厚)18 通気構造 | 準防火材料（認定番号XX)
| 軒裏 （令第108 条） | 仕上 | 繊維混入ケイ酸カルシウム板( 厚)11.5 EP
居室の内装 | 内装材 ( 令第20 条の7) | 内装材( 複合フローリング、集成材、ビニルクロ ス、化粧石こうボード、ふすま紙、内装・収納ド ア、洗面化粧台、キッチンセット、接着剤) | 全てF ☆☆☆☆ | 全ての居室
居室の換気 | 換気設備 （令第20 条の8） | 機械換気設備の構造 | 第３種機械換気設備 80 ㎥ / ｈ ×２基（１，2 階便所に 設置）、各居室に給気口設置 台所はレンジフードによる（換気量○○㎥ / ｈ） | 内装ドアにはアンダーカットH=10、または換気ガラリ設置
|  | 天井裏等（合板、構造用合板、収納内部、石こ うボード） | 全てF ☆☆☆☆ | 全ての天井裏等
給排水衛生設備 | 建築設備の構造強度 （令第129 条の2の3） | 昇降機以外の建築設備の構造方法 | 建築物に設ける昇降機以外の建築設備の安全設置に関する 平12 建告第1388 号および同左第5 改正（平24 国交告 第1447 号）の構造方法に従い設置 | 平25 国住指第4725 号（給湯設備の転倒防止に係る技術基準の改正技術的助言） | 構造計算を要する建築物の屋上から突出する水槽、煙突その他これらに類するものは構造計算が必要
| 給水、排水その他の配管設備 （令第129 条の2の4） | 給水・給湯管材料 | 引込：ステンレス管 敷地内：耐衝撃硬質塩化ビニル管 住戸内：架橋ポリエチレン管
|  | 排水管材料 | 排水桝：コンクリート製桝、硬質塩化ビニル製桝 排水管：硬質塩化ビニル製排水管 地中埋設管：防⾷テープにて処理 排水勾配：1/100 以上 管径は、上下水道局の基準による
|  | 水栓 | 吐水口空間を有効に確保する
特定行政庁が条例、規 則で定める規定 | 法第40 条 |  | -
| 法第41 条 |  | -